## Sheet1
grade | source_file | reason | original_grade | uns | en | manufacturer | country | standard_expected | standard_source
1925hMo, 25-6Mo | Аустенитные стали.csv | trademark | 1925hMo, 25-6Mo™ | N08925 | 1.4529 |  | Германия | W-Nr (DIN), Германия | en:1.4529
20 Cb3 | Аустенитные стали.csv | trademark | 20 Cb3™ | N08020 | 2.466 |  | Германия | W-Nr (DIN), Германия | en:2.466
20 Mo6 | Аустенитные стали.csv | trademark | 20 Mo6™ | N08026 | 2.4858 |  | Германия | W-Nr (DIN), Германия | en:2.4858
254SMO | Аустенитные стали.csv | trademark | 254SMO™ | S31254 | 1.4547 | Alleima | Швеция | Alleima, Швеция | trademark_map
AL-6XN | Аустенитные стали.csv | trademark | AL-6XN® | N08367 | 1.4547 | ATI | США | ATI, США | trademark_map
AMAGNIT 3890 mod | Спец сплавы.csv | missing_standard | AMAGNIT 3890 mod |  |  | ThyssenKrupp | Германия | ThyssenKrupp, Германия | manual_map
Alleima 253 MA | Аустенитные стали.csv | trademark | Alleima® 253 MA | S30815 | 1.4835 | Alleima | Швеция | Alleima, Швеция | trademark_map
Alleima 2RE10 | Аустенитные стали.csv | trademark | Alleima® 2RE10 | S31002 | 1.4333 | Alleima | Швеция | Alleima, Швеция | trademark_map
Alleima 2RE69 | Аустенитные стали.csv | trademark | Alleima® 2RE69 | S31050 | 1.4541 | Alleima | Швеция | Alleima, Швеция | trademark_map
Alleima 353 MA | Аустенитные стали.csv | trademark | Alleima® 353 MA | S35315 | 1.4835 | Alleima | Швеция | Alleima, Швеция | trademark_map
Alleima 3RE60 | Дуплексные стали.csv | trademark | Alleima® 3RE60 |  |  | Alleima | Швеция | Alleima, Швеция | trademark_map
Alleima 4C54 | Ферритные стали.csv | trademark | Alleima® 4C54 |  |  | Alleima | Швеция | Alleima, Швеция | trademark_map
Alleima 7RE10 | Аустенитные стали.csv | trademark | Alleima® 7RE10 |  |  | Alleima | Швеция | Alleima, Швеция | trademark_map
Alloy 800 HT | Спец сплавы.csv | missing_standard | Alloy 800 HT |  |  | Special Metals Corporation | США | Special Metals Corporation, США | manual_map
Cast MONEL alloy | Спец сплавы.csv | missing_standard | Cast MONEL alloy |  |  | Special Metals Corporation | США | Special Metals Corporation, США | manual_map
E-BRITE | Ферритные стали.csv | trademark | E-BRITE® | S44726 |  | ATI | США | ATI, США | trademark_map
Hastalloy B | Спец сплавы.csv | missing_standard | Hastalloy B | N10001 |  | Haynes International | США | Haynes International, США | trademark_map
Hastalloy C | Спец сплавы.csv | missing_standard | Hastalloy C | N10276* |  | Haynes International | США | Haynes International, США | trademark_map
Hastalloy G | Спец сплавы.csv | missing_standard | Hastalloy G | N06007 | 2.4618 | Haynes International | США | Haynes International, США | trademark_map
INCOLOY alloy 800 | Спец сплавы.csv | missing_standard | INCOLOY alloy 800 | N08800 | 1.4876 | Special Metals Corporation | США | Special Metals Corporation, США | trademark_map
INCOLOY alloy 825 | Спец сплавы.csv | missing_standard | INCOLOY alloy 825 | N08825 | 2.4858 | Special Metals Corporation | США | Special Metals Corporation, США | trademark_map
INCOLOY alloy 904 | Спец сплавы.csv | missing_standard | INCOLOY alloy 904 | N08904 | 1.4539 | Special Metals Corporation | США | Special Metals Corporation, США | trademark_map
INCOLOY alloy DS | Спец сплавы.csv | missing_standard | INCOLOY alloy DS |  |  | Special Metals Corporation | США | Special Metals Corporation, США | manual_map
INCONEL alloy 600 | Спец сплавы.csv | missing_standard | INCONEL alloy 600 | N06600 | 2.4816 | Special Metals Corporation | США | Special Metals Corporation, США | trademark_map
INCONEL alloy 617 | Спец сплавы.csv | missing_standard | INCONEL alloy 617 | N06617 | 2.4663 | Special Metals Corporation | США | Special Metals Corporation, США | trademark_map
INCONEL alloy 625 | Спец сплавы.csv | missing_standard | INCONEL alloy 625 | N06625 | 2.4856 | Special Metals Corporation | США | Special Metals Corporation, США | trademark_map
INCONEL alloy 718 | Спец сплавы.csv | missing_standard | INCONEL alloy 718 | N07718 | 2.4668 | Special Metals Corporation | США | Special Metals Corporation, США | trademark_map
JST 700 | Аустенитные стали.csv | trademark | JST™ 700 | N08700 |  |  | США | UNS, США | uns:N08700
MONEL alloy 400 | Спец сплавы.csv | missing_standard | MONEL alloy 400 | N04400 | 2.4360 | Special Metals Corporation | США | Special Metals Corporation, США | trademark_map
MONEL alloy 500 | Спец сплавы.csv | missing_standard | MONEL alloy 500 | N05500 | 2.4375 | Special Metals Corporation | США | Special Metals Corporation, США | trademark_map
MONIT | Ферритные стали.csv | trademark | MONIT™ | S44635 |  |  | США | UNS, США | uns:S44635
Nickel 200 | Спец сплавы.csv | missing_standard | Nickel 200 | N02200 |  | Special Metals Corporation | США | Special Metals Corporation, США | trademark_map
Nickel 201 | Спец сплавы.csv | missing_standard | Nickel 201 | N02201 |  | Special Metals Corporation | США | Special Metals Corporation, США | trademark_map
Nickel 205 | Спец сплавы.csv | missing_standard | Nickel 205 | N02205 |  | Special Metals Corporation | США | Special Metals Corporation, США | trademark_map
Nickel 212 | Спец сплавы.csv | missing_standard | Nickel 212 |  |  | Special Metals Corporation | США | Special Metals Corporation, США | manual_map
Nickel 222 | Спец сплавы.csv | missing_standard | Nickel 222 |  |  | Special Metals Corporation | США | Special Metals Corporation, США | manual_map
Nimonic 75 | Спец сплавы.csv | trademark | Nimonic® 75 | N06075 | 2.4631 | Special Metals Corporation | США | Special Metals Corporation, США | trademark_map
Nimonic 80A | Спец сплавы.csv | trademark | Nimonic® 80A | N07080 | 2.4632 | Special Metals Corporation | США | Special Metals Corporation, США | trademark_map
Nimonic 90 | Спец сплавы.csv | trademark | Nimonic® 90 | N07090 | 2.4969 2.4632 | Special Metals Corporation | США | Special Metals Corporation, США | trademark_map
Nitronic 50 | Спец сплавы.csv | trademark | Nitronic® 50 | S20910 | 1.3964 | AK Steel | США | AK Steel, США | trademark_map
P500 | Спец сплавы.csv | missing_standard | P500 |  | 1.4565 |  | Германия | W-Nr (DIN), Германия | en:1.4565
P550 | Спец сплавы.csv | missing_standard | P550 |  | 1.3813 |  | Германия | W-Nr (DIN), Германия | en:1.3813
SAF 2304 | Дуплексные стали.csv | trademark | SAF™ 2304 |  |  | Alleima | Швеция | Alleima, Швеция | trademark_map
SAF 2707 HD | Дуплексные стали.csv | trademark | SAF™ 2707 HD |  |  | Alleima | Швеция | Alleima, Швеция | trademark_map
SAF 3207 HD | Дуплексные стали.csv | trademark | SAF™ 3207 HD |  |  | Alleima | Швеция | Alleima, Швеция | trademark_map
SANICRO 28 | Аустенитные стали.csv | trademark | SANICRO™ 28 | N08028 | 1.4563 | Alleima | Швеция | Alleima, Швеция | trademark_map
SANICRO 35 | Аустенитные стали.csv | trademark | SANICRO™ 35 | N08035 |  | Alleima | Швеция | Alleima, Швеция | trademark_map
SEA-CURE | Ферритные стали.csv | trademark | SEA-CURE® | S44660 |  | Webco Industries | США | Webco Industries, США | trademark_map
SHOMAC 30-2 | Ферритные стали.csv | trademark | SHOMAC® 30-2 |  |  |  | Китай | Q/B, Китай | ddg_qb
Safurex | Дуплексные стали.csv | trademark | Safurex® |  |  | Alleima | Швеция | Alleima, Швеция | trademark_map
Sanicro 25 | Аустенитные стали.csv | trademark | Sanicro® 25 |  | 1.4959 | Alleima | Швеция | Alleima, Швеция | trademark_map
Sanicro 31HT | Спец сплавы.csv | trademark | Sanicro® 31HT |  |  | Alleima | Швеция | Alleima, Швеция | trademark_map
Sanmac 2205 | Дуплексные стали.csv | trademark | Sanmac® 2205 |  |  | Alleima | Швеция | Alleima, Швеция | trademark_map
TWZ-3HS (P550) | Спец сплавы.csv | missing_standard | TWZ-3HS (P550) |  |  | Schoeller-Bleckmann | Австрия | Schoeller-Bleckmann, Австрия | manual_map
X 3 MnCrNiMoN 20 13 | Спец сплавы.csv | missing_standard | X 3 MnCrNiMoN 20 13 |  |  |  | Европа | EN, Европа | grade_pattern