## Element Weights
group_id | group_name_ru | group_name_en | c | cr | ni | mo | v | w | co | mn | si | cu | nb | n | s | p | description
COLD_WORK_TOOL | Холодноштамповые | Cold Work Tool Steel | 10 | 10 | 3 | 8 | 9 | 7 | 3 | 5 | 4 | 2 | 7 | 2 | 1 | 1 | Высокая твердость и износостойкость при комнатной температуре. Карбиды C-Cr-V-Mo-W-Nb критичны.
HOT_WORK_TOOL | Горячештамповые | Hot Work Tool Steel | 7 | 10 | 7 | 10 | 9 | 8 | 4 | 4 | 5 | 2 | 3 | 2 | 1 | 1 | Красностойкость и ударная вязкость. Mo-Cr-V-W для теплостойкости, Ni для вязкости.
HSS_HIGH_SPEED | Быстрорежущие | High Speed Steel (HSS) | 8 | 5 | 2 | 10 | 9 | 10 | 8 | 3 | 3 | 1 | 4 | 2 | 1 | 1 | Сохранение твердости режущей кромки при высоких T. W-Mo-V-Co критичны.
PLASTIC_MOLD | Для пресс-форм | Plastic Mold Steel | 7 | 10 | 7 | 8 | 5 | 3 | 1 | 5 | 4 | 2 | 2 | 2 | 5 | 1 | Полируемость и коррозионная стойкость. Cr критичен, S важна для обрабатываемости.
STAINLESS_AUSTENITIC | Нержавеющие аустенитные | Austenitic Stainless Steel | 5 | 10 | 10 | 9 | 2 | 2 | 2 | 4 | 3 | 3 | 6 | 7 | 1 | 1 | Коррозионная стойкость. Cr-Ni-Mo критичны, N важен для прочности.
STAINLESS_MARTENSITIC | Нержавеющие мартенситные | Martensitic Stainless Steel | 9 | 10 | 4 | 7 | 6 | 3 | 2 | 4 | 3 | 2 | 3 | 3 | 1 | 1 | Коррозионная стойкость + твердость. C-Cr критичны.
STAINLESS_FERRITIC | Нержавеющие ферритные | Ferritic Stainless Steel | 3 | 10 | 2 | 5 | 2 | 2 | 1 | 3 | 3 | 2 | 4 | 3 | 1 | 1 | Коррозионная стойкость без Ni. Cr критичен.
STAINLESS_DUPLEX | Дуплексные нержавеющие | Duplex Stainless Steel | 4 | 10 | 8 | 9 | 2 | 3 | 2 | 4 | 3 | 3 | 4 | 8 | 1 | 1 | Прочность + коррозионная стойкость. Cr-Ni-Mo-N критичны.
WEAR_RESISTANT | Износостойкие | Wear Resistant Steel (AR) | 8 | 6 | 5 | 6 | 4 | 3 | 2 | 8 | 4 | 2 | 3 | 2 | 1 | 1 | Твердость поверхности. C-Mn критичны, часто с бором.
HADFIELD_MN | Высокомарганцовистые | Hadfield Manganese Steel | 9 | 4 | 3 | 3 | 2 | 2 | 2 | 10 | 4 | 2 | 2 | 2 | 1 | 1 | Упрочнение при ударных нагрузках. Mn-C критичны.
ALLOY_STRUCTURAL | Конструкционные легированные | Alloy Structural Steel | 9 | 7 | 7 | 7 | 5 | 3 | 2 | 6 | 4 | 3 | 3 | 3 | 2 | 2 | Прочность + вязкость. C-Cr-Ni-Mo важны.
NICKEL_SUPERALLOY | Жаропрочные никелевые | Nickel-Base Superalloy | 4 | 9 | 10 | 9 | 3 | 8 | 9 | 3 | 3 | 3 | 7 | 3 | 1 | 1 | Жаропрочность при T>600°C. Ni-Cr-Mo-Co-W-Nb критичны.
CARBON_STEEL | Углеродистые | Carbon Steel | 10 | 3 | 2 | 3 | 2 | 2 | 1 | 6 | 4 | 2 | 2 | 2 | 3 | 3 | Базовые стали. C определяет класс.
SPRING_STEEL | Пружинные | Spring Steel | 8 | 6 | 4 | 4 | 6 | 3 | 2 | 7 | 9 | 2 | 2 | 2 | 1 | 1 | Упругость и усталостная прочность. C-Si-Mn-V критичны.
BEARING_STEEL | Подшипниковые | Bearing Steel | 10 | 10 | 3 | 5 | 3 | 3 | 2 | 4 | 4 | 2 | 2 | 2 | 1 | 1 | Контактная выносливость. C-Cr критичны, чистота по S и P.